## Предмет
Методы испытаний | стандарты и ед изм. | Castrol EDGE Professional C1 5W-30 | NGN Nord 5W-30 | NGN Nord 5W-30 | NGN Gold 5W-40 | NGN Gold 5W-40 | Mobil Delvac LE 5W-30 | Mobil Delvac LE 5W-30
Период км на масле | км | 5500км |  | 5500км |  | 5500км |  | 5400км
Режим (чем больше города тем тяжелее) | % | 70% город |  | 70% город |  |  |  | 40% город
Доливки масла (чем больше доливок тем свежее выглядит масло) | мл | нет |  | нет |  | нет |  | нет
Моточасы | работа двигателя в часах | [6 empty] | 135мч
Период эксплуатации (время года и максимальные стихии) |  | осень-зима -15С |  | зима -22С |  | весна-лето |  | лето
Топливо за период на масле (чем больше топлива сожжено тем тяжелее маслу) | л | [6 empty] | 504л
Вязкость кинематическая при 40С | ГОСТ 33 | 52.84 | 68.52 | 60.74 |  |  | 68.33 | 73.54
Вязкость кинематическая при 100С | ГОСТ 33 | 9.56 | 11.83 | 10.60 | 14.56 | 13.31 | 11.66 | 12.46
Индекс вязкости | ГОСТ 25371 | 167 | 170 | 166 |  |  | 167 | 169
Щелочное число | ГОСТ 30500 свежее ГОСТ 11362 отработка | 3.19 | 9.02 | 6.61 | 9.66 | 6.71 | 9.52 | 6.34
Кислотное число | ГОСТ 11362 | 1.33 | 2.40 | 1.85 |  |  | 1.89 | 2.05
Вспышка С | ГОСТ 4333
молибден | ppm (частиц на миллион) | 201 | 1 | 39 | 1 | 3 | 1 | 2
фосфор | ppm | 437 | 1100 | 872 | 1166 | 991 | 736 | 796
цинк | ppm | 525 | 1188 | 1016 | 1257 | 1079 | 799 | 869
барий | ppm | 0 | 1 | 0 | 0 | 0 | 0 | 0
бор | ppm | 52 | 117 | 91 | 123 | 86 | 3 | 16
магний | ppm | 5 | 9 | 8 | 7 | 7 | 82 | 71
кальций | ppm | 1135 | 2781 | 2653 | 3292 | 2752 | 2202 | 2339
олово | ppm | 1 | 0 | 1 | 0 | 0 | 0 | 0
свинец | ppm | 1 | 0 | 1 | 0 | 0 | 0 | 0
алюминий | ppm | 9 | 1 | 6 | 1 | 6 | 4 | 8
железо | ppm | 22 | 1 | 12 | 1 | 15 | 1 | 16
хром | ppm | 2 | 0 | 1 | 0 | 2 | 0 | 3
медь | ppm | 19 | 0 | 8 | 0 | 4 | 0 | 4
никель | ppm | 0 |  | 0 | 0 | 0 | 0 | 0
титан | ppm | 0 |  | 0 |  | 0 | 0 | 0
кремний | ppm | 4 | 9 | 4 | 17 | 16 | 2 | 9
натрий | ppm | 5 | 5 | 3 | 5 | 3 | 6 | 7
калий | ppm | 7 | 1 | 7 | 0 | 4 | 17 | 15
Содержание воды | ASTM E 2412 in Units | 19 | 32 | 22 |  |  | 28 | 24
Содержание этиленгликоля | ASTM E 2412 in Units | 0 | 0 | 0 |  |  | 0 | 0
Содержание продуктов окисления | ASTM E 2412 in Units | 14 | 34 | 32 |  |  | 25 | 24
Содержание продуктов нитрации | ASTM E 2412 in Units | 8 | 5 | 8 |  |  | 9 | 11
Содержание сажи | ASTM E 2412 in Units | 2 | 0 | 2 |  |  |  | 4
Содержание дизтоплива | ASTM E 2412 in Units | 223 |  | 228 |  |  |  | 222
Содержание сажи в % | % | [6 empty] | <0.5